## Таблиця 20
Zellamid® |  | Випробування згідно | 202 ¦ SW | 202 MO | 202 HV | 250 ¦ SW | 250 HV | 250 PE | 250 GF 30 | 250 MO | 900 ¦ SW | 900 PE | 900 AS | 900 XU ELS | 900 XT | 900 GF30 | 900 H | 1000 ¦ SW | 1000 GF30 | 1400 ¦ SW | 1400 T | 1500 X ¦ XSW | 1500 XT | 1500 XGF30 | 1500 XCA30 | 1500 XC20 | 1100 ¦ SW | 1100 MO | 1100 HS | 1100 Oil | 1100 T | 1115 | 1200
Зразок сухий, кімнатна температура | Одиниці |  | PA 6 | PA 6 + MoS2 | PA 6 HV | PA 6.6 | PA 6.6 HI | PA 6.6 + PE | PA 6.6 + 30% | PA 6.6 + MoS | POM-C | POM-C + PE | POM антистатичний | POM токопровідний | POM-C + PTFE | POM-C + 30% скловолокна | POM-H | PEI | PEI + 30% скловолокна | PET | PET + твердий лубрикант | PEEK | модифікований PEEK | PEEK + 30% скловолокна | PEEK + 30% карбону | PEEK + 20% кераміки | PA 6 C | PA 6 C + MoS 2 | PA 6 C термостабілізований | PA 6 C + Oil | PA 6 C трибологічний | PA C 6/12 | PA 12 C
Механічні властивості
Межа текучості | МПа | ISO 527 | 79 | 90 | 85 | 86 | 60 | 64 | --- | --- | 65 | 40 | 42 | --- | --- | --- | 76 | 105 | 165 | 88 | 80 | 105 | 120 | 150 | 124 | 105 | 80 | 85 | 90 | 80 | 80 | 80 | 60
Міцність на розрив | МПа | ISO 527 | 80 | 90 | --- | 80 | --- | --- | 110 | 90 | 65 | 40 | 42 | 70 | 63 | 135 | 76 | --- | --- | 88 | 80 | 105 | --- | 150 | 120 | 105 | --- | --- | --- | --- | --- | --- | ---
Подовження при розриві | % | ISO 527 | > 70 | 27 | > 50 | > 50 | 32 | 12 | 8 | 31 | 40 | 7 | 15 | 11 | 22 | 2.5 | 38 | 30 | 2 | 10 | 6 | 20 | 2 | 4 | 9 | 17 | 40 | 40 | 30 | 50 | 40 | 55 | 55
Модуль пружності при розтягу | МПа | ISO 527 | 3200 | 3600 | 3000 | 3300 | 2000 | 2700 | 5500 | 3400 | 2900 | 2100 | 1600 | 3100 | 2800 | 9200 | 3400 | 3200 | 9300 | 3400 | 3300 | 4200 | 9000 | 8700 | 7100 | 4900 | 3100 | 3200 | 2500 | 2500 | 3100 | 2500 | 2200
Модуль міцності на вигин (випробування на вигин) | МПа | ISO 178 | 3000 | 3400 | 2800 | 3200 | 2300 | 2600 | 5300 | --- | 2800 | --- | 1600 | --- | 2200 | --- | 3000 | 3300 | 8500 | 3300 | 3000 | 3900 | 9100 | --- | --- | --- | 3400 | 3500 | 3000 | 2800 | 3300 | 2800 | 2400
Сила гнучкості | МПа | ISO 178 | 110 | 130 | --- | 120 | 110 | 100 | 170 | --- | 95 | --- | 60 | --- | --- | --- | --- | 160 | 225 | 130 | 115 | 160 | 190 | --- | 200 | --- | 140 | 130 | 120 | 135 | 110 | 135 | 90
Ударна міцність по Шарпі +23°C | кДж/м² | ISO 179/1eU | без розриву | без розриву | без розриву | без розриву | без розриву | 35 | 37 | без розриву | без розриву | 17 | без розриву | 70 | --- | 30 | без розриву | без розриву | 40 | 82 | 60 | без розриву | 40 | 55 | 85 | без розриву | без розриву | без розриву | без розриву | без розриву | без розриву | без розриву | без розриву
Шарпі зубчастий Ударна міцність +23°C | кДж/м² | ISO 179/1eA | 6 | 2.5 | 9 | 5 | 80 | 3 | 5.8 | 7 | 7 | 2.5 | --- | 3.4 | --- | 8 | 11 | 10 | 10 | 3 | 3 | 3.5 | 5 | 5 | 6 | 2.1 | > 4 | > 5 | > 4 | > 5 | > 4 | > 12 | > 15
Твердість по Шору D | --- | ISO 868 | 82 | 80 | 75 | 82 | 80 | 80 | 85 | 82 | 81 | 77 | 74 | 80 | 80 | --- | 84 | 86 | 93 | 81 | 81 | 86 | 85 | 88 | --- | --- | --- | --- | --- | --- | --- | --- | ---
Твердість кулькового вдавлення | Н/мм² | ISO 2039-1 | 172 | 172 | --- | 155 | 165 | --- | 252 | 160 | 125 | --- | 84 | --- | --- | --- | --- | 140 | 165 | 177 | 175 | 229 | 242 | 305 | 346 | 246 | 160 | 150 | 170 | 140 | 160 | 140 | ---
Модуль стиску | МПа | ISO 604 | 2400 | 2400 | --- | 2600 | 2800 | 2200 | 3500 | --- | 2400 | --- | 1900 | --- | --- | --- | --- | --- | --- | 2400 | 2800 | 3500 | 2800 | 9950 | 11000 | 6900 | --- | --- | --- | --- | --- | --- | ---
Напруга стиску при номінальній деформації 1/2/5%.1 | МПа | ISO 604 | 25/49/79 | 22/46/92 | --- | 27/53/88 | --- | 19/42/74 | 33/70/115 | --- | 23/44/82 | --- | 18/29/50 | --- | --- | --- | --- | --- | --- | 28/53/100 | 27/55/97 | 35/69/130 | 33/66/115 | 85/135/175 | 100/150/190 | 60/100/160 | --- | --- | --- | --- | --- | --- | ---
Теплові властивості
Температура теплової деформації, метод А | °C | ISO 75 | 70 | 100 | 65 | 80 | 70 | 80 | 150 | 80 | 110 | --- | --- | 125 | 98 | --- | 100 | 190 | 210 | 100 | 100 | 160 | 315 | 312 | 315 | --- | --- | --- | --- | --- | --- | --- | ---
Температура плавлення | °C | ISO 3146 | 220 | 220 | 220 | 260 | 263 | --- | 260 | 255 | 164 | --- | 165 | 175 | 165 | --- | 178 | --- | --- | 255 | --- | 340 | 340 | 340 | 340 | 340 | 220 | 220 | 220 | 220 | 220 | 220 | 190
Температура склування | °C | ISO 3146 | --- | --- | --- | 60 | 60 | --- | --- | --- | -60 | -60 | -60 | -60 | --- | --- | --- | --- | --- | --- | --- | 150 | --- | 150 | 150 | --- | --- | --- | --- | --- | --- | --- | ---
Макс. робоча температура протягом кількох годин роботи | °C | --- | 170 | 160 | 180 | 160 | 160 | 120 | 200 | 160 | 140 | 100 | 130 | 100 | 140 | 140 | 150 | 200 | 200 | 160 | 160 | 300 | 300 | 300 | 300 | 300 | 170 | 160 | 180 | 160 | 160 | 160 | 150
Довгострокова максимальна робоча температура | °C | --- | 100 | 90 | 100 | 90 | 90 | 85 | 130 | 90 | 100 | 80 | 90 | 90 | 100 | 100 | 90 | 170 | 170 | 100 | 110 | 260 | 250 | 240 | 240 | 250 | 105 | 105 | 105 | 105 | 105 | 105 | 110
Мінімальна робоча температура | °C | --- | -40 | -40 | -30 | -30 | -30 | -30 | -20 | -30 | -50 | -50 | -50 | -40 | -40 | -20 | -50 | -50 | -30 | -20 | -20 | -60 | -30 | -20 | -20 | --- | -40 | -40 | -40 | -40 | -40 | -40 | -60
Тепловий коефіцієнт лінійного розширення | 1/K.10 - 5 | DIN 53752 | 7 - 10 | 9 | 7 - 10 | 8 | 10 | 9 | 5 | --- | 11 | 14 | 15 | 13 | --- | 4 - 8 | 10 | 5 | 2 - 6 | 6 | 6 | 5.8 | 2.2 | 3 | 1 - 4 | 4.5 | 7 - 8 | 7 - 8 | 7 - 8 | 7 - 8 | 7 - 8 | 7 - 8 | 10 - 11
Теплопровідність, метод А | Вт/(км) | --- | 0.33 | 0.37 | 0.23 | 0.3 | --- | --- | 0.27 | 0.3 | 0.336 | --- | --- | 0.4 | --- | --- | --- | 0.24 | 0.29 | --- | --- | --- | 0.24 | --- | 0.92 | --- | 0.23 | 0.23 | 0.23 | 0.23 | 0.23 | 0.23 | 0.23
Питома теплоємність | Дж/(гК) | IEC 1006 | 1.7 | 1.7 | 1.7 | 1.6 | --- | 1.7 | 1.5 | 1.6 | 1.5 | --- | --- | --- | --- | --- | --- | [9 empty] | 1.7 | 1.7 | 1.7 | 1.7 | 1.7 | 1.7 | 1.7
Діелектричні властивості
Діелектрична проникність при 1 МГц | --- | IEC 250 | 3.5 | --- | 3.3 | 3.3 | 2.9 | 3.3 | --- | 3.3 | 3.8 | 4.4 | --- | --- | 3.7 | --- | 3.8 | 3 | 3.4 | 3.3 | 3.3 | 3.05 | 4.9 | 3.3 | 17 | 3.9 | 3.7 | 3.7 | 3.7 | 3.7 | 3.7 | 3.7 | 3.7
Коефіцієнт дисипації tan δ на 1 МГц | --- | IEC 250 | 0.03 | --- | 0.02 | 0.02 | 0.014 | --- | --- | --- | 0.005 | 0.003 | --- | --- | --- | --- | --- | --- | 0.0023 | 0.02 | --- | 0.003 | 0.02 | 0.003 | 0.23 | 0.0014 | 0.03 | 0.03 | 0.03 | 0.03 | 0.03 | 0.03 | 0.03
Діелектрична міцність | КВ/мм | IEC 243 | 25 | 25 | 25 | 25 | 27 | 25 | 30 | --- | > 20 | --- | 14 | --- | 33 | 50 | --- | --- | 15 - 35 | 20 | 20 | 15 | --- | 17 | --- | --- | 50 | 50 | 50 | 50 | 50 | 50 | 50
Питомий об'ємний опір | Ω.см | IEC 93 | 10^13 | > 10^12 | 10^14 | 10^13 | 10^14 | 10^15 | > 10^12 | --- | 10^14 | 10^13 | 109 - 1010 | 104 | 10^13 | 10^14 | 10^14 | 10^15 | 10^15 | 10^15 | --- | 10^15 | 103 - 107 | 10^15 | 105 | --- | 10^15 | 10^15 | 10^15 | 10^15 | 10^15 | 10^15 | 10^15
Поверхневий питомий опір | Ω | IEC 93 | 10^13 | > 10^12 | --- | 10^12 | 10^14 | 10^13 | 10^11 | 10^12 | 10^13 | 10^13 | 109 - 1010 | 104 | 10^13 | 10^12 | 10^14 | > 10^15 | > 10^15 | --- | 10^13 | 10^14 | 105 | 10^14 | 105 | --- | 10^13 | 10^13 | 10^13 | 10^13 | 10^13 | 10^13 | 10^13
Трекінгостійкість (CTI) | --- | DIN EN 60112 | --- | --- | --- | --- | 600 | 600 | 475 | --- | 600 | --- | --- | --- | --- | --- | --- | --- | --- | --- | 600 | --- | --- | --- | --- | --- | 600 | 600 | 600 | 600 | 600 | 600 | 600
Інші властивості
Щільність | г/см³ | ISO 1183 | 1.13 | 1.15 | 1.13 | 1.14 | 1.09 | 1.12 | 1.35 | 1.15 | 1.41 | 1.34 | 1.35 | 1.41 | 1.44 | 1.58 | 1.42 | 1.27 | 1.51 | 1.36 | 1.39 | 1.3 | 1.45 | 1.51 | 1.4 | 1.49 | 1.15 | 1.15 | 1.15 | 1.14 | 1.14 | 1.12 | 1.03
Водопоглинання при 23°C, відносна вологість 50%. | % | ISO 62 | 3 | 3 | 2.8 | 2.7 | 2.2 | 2.2 | 1.5 | 2.8 | 0.2 | 0.2 | 0.8 | 0.2 | 0.2 | --- | 0.2 | 0.7 | 0.5 | 0.23 | 0.23 | --- | 0.06 | 0.1 | 0.1 | --- | 2.2 | 2.2 | 2.2 | 1.8 | 2.2 | 1.9 | 0.9
Водопоглинання при 23 °C | % | ISO 62 | 9 | 8 | 9.5 | 8.5 | 7 | 8.5 | 5.5 | 8.5 | 0.8 | 0.8 | 6.3 | 0.8 | 0.6 | --- | 0.8 | 1.25 | 0.9 | 0.5 | 0.5 | 0.4 | 0.4 | 0.4 | 0.4 | 0.2 | 6.5 | 6.5 | 7 | 5.5 | 6.5 | 5.8 | 1.4
Горючість відповідно до стандарту UL | --- | UL 94 | HB | HB | HB | HB | --- | HB | HB | HB | HB | HB | HB | HB | HB | HB | HB | V0 | V0 | HB | HB | V0 | V0 | V0 | V0 | V0 | HB | HB | HB | HB | HB | HB | HB
Стійкість до зношування 22 | мкм/км | ISO 7148-2 | --- | --- | --- | --- | --- | 4.3 | --- | --- | --- | 2.1 | --- | --- | 3 | --- | --- | --- | --- | 2.5 | 1.1 | 2.3 | 1.27 | --- | --- | --- | --- | --- | --- | --- | --- | --- | ---